## Munka1
|  |  | Fázisok (m/m%, felső 300 nm) | [5 empty] | Cr tartalom |  |  |  | Arány %
Minta jele | Származási hely (blokk, GF) | Dekontaminálás és a kivágás közt eltelt idő | Acél | g-FeOOH/ Fe(OH)3 | Fe3O4 | a-Fe2O3 | kialakult oxidréteg vastagsága (mm) | Struktúra | passzív réteg | oxidréteg | kristály | kinetika | repedés | nagyrend-számú Fe oxidréteg | kisrend-számú Fe oxidréteg | eltávolí-tandó össz Fe tartalom
1/2 (2) | 1. blokk 2. GF |  | 75 | 11 | 14 | ¾ | 0,2-0,9 | hibrid |  | 20 felett
1/4 | 1. blokk 4. GF |  | 3.4 | 17.4 | 79.2 | ¾ | 1,5-4 | hordalékos |  | 20 felett
2/1 | 2. blokk 1. GF |  | 20 | 65 | 15 | ¾ | 1,5-2,5 | hibrid |  | 19 felett
2/2 | 2. blokk 2. GF |  | 29 | 71 | ¾ | ¾ | 8-11 | hibrid |  | 30 felett
2/3 (2) | 2. blokk 3. GF |  | 17 | 56 | 27 | ¾ | 3-5 | hibrid |  | 23 felett
2/5 (2) | 2. blokk 5. GF |  | 11.9 | 61.9 | 26.2 | ¾ | 4-7 | hibrid |  | 19,8 felett
3/1 | 3. blokk 1. GF |  | 40 | 44 | 16 | ¾ | 7-11 | hibrid
3/2 | 3. blokk 2. GF |  | 42 | 42 | 16 | ¾ | 3-5 (Fe-oxidok lerakódása) | hibrid |  | 20 felett
3/4 | 3. blokk 4. GF |  | 57 | 23 | ¾ | 20 | 0,2-5 |  |  | 20,5 felett | 8.11
4/1 (1) | 4. blokk 1. GF | - | 14 | 13 | 73 | ¾ | < 0,5 (teljes passzív réteg: 1-2) | kristályos fellület 1-10 mm |  | 18 felett | 10.31
4/2 | 4. blokk 2. GF | - | 26 | 20 | 54 | ¾ | < 0,5 (teljes passzív réteg: 1-2) | kristályos fellület 1-10 mm |  | 19.95 | 2,59 frontális
4/5 (2) | 4. blokk 5. GF | - | 14.6 | 36 | 49.4 | ¾ | < 0,5 | kristályos fellület |  |  | 19,34 felett
4/6 | 4. blokk 6. GF | - | 22 | 19 | 22 | 37 | < 0,5 | kristályos fellület 2-5 mm (10)
2/6 | 2. blokk 6. GF | 2001 | 14 | 40 | 46 | ¾ | > 1
3/3 (1) | 3. blokk 3. GF | - | 25 | 36 | 24 | 15 | < 0,5
foto
1/2 (2) | 3054
1/4 | 9624
2/1 | 8797, 8793
2/2 | 7545, 7546
2/3 (2) | 5831, 5830
2/5 (2) | 8800
3/1 | 3558
3/2 | 9139
3/4 | 7537
4/1 (1) | 5620
4/2 | 5630
4/5 (2) | 10584
4/6 | 9134