## Munka1
Cr tartalom
[5 empty] | Fázisok (m/m%, felső 300 nm) | [6 empty] | Alacsony (<10 %) |  |  | Magas (>10%) |  |  |  | Arány %
Minta jele | Származási hely (blokk, GF) | Kivágás éve | Vizsgálat éve | Dekontaminálás éve | Acél | g-FeOOH/ Fe(OH)3 | Fe3O4 | a-Fe2O3 | Elemzett kép sorszáma | kialakult oxidréteg vastagsága (mm) | Struktúra | passzív réteg | oxidréteg | kristály | passzív réteg | oxidréteg | kristály | kinetika | repedés | nagyrendszámú Fe oxidréteg | kisrendszámú Fe oxidréteg | Felület | Hossz | r (faktor) | eltávolítandó össz Fe tartalom
1/2 (2) | 1. blokk 2. GF | 2002 | 2003 | 2001 | 75 | 11 | 14 | ¾ | 3054 | 0,2-0,9 | hibrid | - | - | - |  | 20 felett
1/4 | 1. blokk 4. GF | 2004 | 2004 | 2000 | 3.4 | 17.4 | 79.2 | ¾ | 9624 | 1,5-4 | hordalékos | - | - | - |  | 20 felett
2/1 | 2. blokk 1. GF | 2004 | 2004 | 1996, 2001 | 20 | 65 | 15 | ¾ | 8797 | 1,5-2,5 | hibrid | - | - | - |  | 19 felett
2/2 | 2. blokk 2. GF | 2001 | 2001 | 1996, 1997 | 29 | 71 | ¾ | ¾ | 7545 | 8-11 | hibrid | - | - | - |  | 30 felett
2/3 (2) | 2. blokk 3. GF | 1997 | 2003 | 1996 | 17 | 56 | 27 | ¾ | 5831 | 3-5 | hibrid | - | - | - |  | 23 felett
2/5 (2) | 2. blokk 5. GF | 2004 | 2004 | 1999, 2001 | 11.9 | 61.9 | 26.2 | ¾ | 8800 | 4-7 | hibrid | - | - | - |  | 19,8 felett
3/1 | 3. blokk 1. GF | 2003 | 2003 | 2001 | 40 | 44 | 16 | ¾ | 3558 | 7-11 | hibrid | - | - | -
3/2 | 3. blokk 2. GF | 2002 | 2002 | 2001 | 42 | 42 | 16 | ¾ | 9139 | 3-5 (Fe-oxidok lerakódása) | hibrid | - | - | - |  | 20 felett
3/4 | 3. blokk 4. GF | 2001 | 2001 | Frissen 2001 | 57 | 23 | ¾ | 20 | 7537 | 0,2-5 |  | - | - | 8.11 |  | 20,5 felett
4/1 (1) | 4. blokk 1. GF | 2003 | 2003 | - | 14 | 13 | 73 | ¾ | 5620 | < 0,5 (teljes passzív réteg: 1-2) | kristályos fellület 1-10 mm |  | - | - |  | 18 felett | 10.31
4/2 | 4. blokk 2. GF | 2003 | 2003 | - | 26 | 20 | 54 | ¾ | 5630 | < 0,5 (teljes passzív réteg: 1-2) | kristályos fellület 1-10 mm |  |  | 2,59 frontális |  | 19.95
4/5 (2) | 4. blokk 5. GF | 2004 | 2004 | - | 14.6 | 36 | 49.4 | ¾ | 10584 | < 0,5 | kristályos fellület | [5 empty] | 19,34 felett
4/6 | 4. blokk 6. GF | 2001 | 2001 | - | 22 | 19 | 22 | 37 | 9134 | < 0,5 | kristályos fellület 2-5 mm (10) | [5 empty] | 10,2 de 1. an T kisebb
2/6 | 2. blokk 6. GF | 2002 | 2002 | 2001 | 14 | 40 | 46 | ¾ |  | > 1
3/3 (1) | 3. blokk 3. GF | 1999 | 2001 | - | 25 | 36 | 24 | 15 |  | < 0,5
| foto | nagyítás
1/2 (2) | 3054 | 10000
1/4 | 9624 | 5000
2/1 | 8797, 8793 | 5000
2/2 | 7545, 7546 | 5000
2/3 (2) | 5831, 5830 | 5000
2/5 (2) | 8800 | 5000
3/1 | 3558 | 5000
3/2 | 9139 | 5000
3/4 | 7537 | 5000
4/1 (1) | 5620 | 5000
4/2 | 5630 | 5000
4/5 (2) | 10584 | 5000
4/6 | 9134 | 3000